## Tech.specif.
Technická specifikace výrobků
Snížení energetické náročnosti objektu Hněvotínská 9, Olomouc
Popis |  | Způsob prokázání | Výrobce/výrobek (doplní uchazeč)
Kontaktní zateplovací systém | Kompletní zateplovací systém | Evropské technické schválení ETAG 004 - ETA, POV
| Kompletní zateplovací systém | Technologický předpis na údržbu a sanaci ETICS
| Kompletní zateplovací systém | Cerifikace podle ETAG 004 - index šíření plamene po povrchu is = 0,00 mm/min
| Kompletní zateplovací systém | Osvědčení dodavatele pro provádění vnějšího KZS ETICS
| Zateplovací systém v ploše bude vykazovat zvýšenou mechanickou odolnost 20J, odolnost proti krupobití HW 4 | Mechanická odolnost proti nárazu - certifikát z nezávislé zkušebny
| Tmel na lepení izolantu | Např. certifikát výrobce, technický list výrobku
| Organický dvousložkový systémový tmel na lepení desek XPS, prodyšnost pro vodní páry μ = 1350, kapilární nasákavost < 0,02 kg/m2.h0,5 podle ČSN EN 1062 a propustnost pro vodu: třída III, nízká, podle ČSN EN 1062 | Např. certifikát výrobce, technický list výrobku
| Minerální armovací tmel s výztužnými vlákny na stěrkování izolantu plochy, prodyšnost pro vodní páry μ <= 35 | Např. certifikát výrobce, technický list výrobku
| Organický dvousložkový armovací tmel na stěrkování izolantu soklu se zvýšenou mechanickou odolností 60J, prodyšnost pro vodní páry μ ≤ 150 | Např. certifikát výrobce, technický list výrobku
| Výplňová nízko expanzní polyuretanová pěna, tepelná vodivost 0,040 W/m2K, třída hořlavosti B1 | Např. certifikát výrobce, technický list výrobku
| Izolant - XPS/ Perimetr | Např. certifikát výrobce, technický list výrobku
| Izolant - EPS | Např. certifikát výrobce, technický list výrobku
| Izolant - MW | Např. certifikát výrobce, technický list výrobku
| Výztužná síťovina | Např. certifikát výrobce, technický list výrobku
| Kotevní technika | Evropské technické schválení (ETAG 014 s kategorií A,B,C,D,E), technický list výrobku
| Organická omítka s uhlíkovými výztužnými vlákny, která odolává vzniku řasám a plísním formou fotokatalýzy. - nasákavost W3 – nízká (0,02 kg/(m2 * h0,5), Difúze vodních par: V1 | Např. certifikát výrobce, technický list výrobku
zateplení půdního prostoru | foukaná izolace, λ = max 0, 039 W·m-1·K-1, reakce na oheň A1, slehnutí materiálu max. 15%, odolnost proti dřevokazným škůdcům, hlodavcům a hmyzu, ekologická a hygienická nezávadnost | Např. certifikát výrobce, technický list výrobku
Datum: |  |  | razítko a podpis uchazeče