## RS 2017
Příloha zadávací dokumentace - Technické podmínky
Dílo bude realizováno v souladu se všemi platnými českými zákonnými předpisy a harmonizovanými evropskými normami, pokud takové normy existují. Pokud takové normy neexistují, je třeba použít ustanovení českých technických norem, stavebně technických osvědčení a technických specifikací obsažených ve veřejně přístupných dokumentech uplatňovaných běžně v odborné technické praxi. Zhotovením díla se rozumí úplné, funkční a bezvadné provedení všech stavebních a montážních prací a konstrukcí, včetně dodávek potřebných materiálů a zařízení nezbytných pro řádné dokončení díla, dále provedení všech činností souvisejících s dodávkou stavebních prací a konstrukcí jejichž provedení je pro řádné dokončení díla nezbytné (např. zařízení staveniště, bezpečnostní opatření apod.) včetně koordinační a kompletační činnosti celé stavby. Dílo bude realizováno v souladu s platnými zákony ČR a ČSN, a dle obecně závazných a doporučených předpisů a metodik. Uchazeči jsou při stanovení nabídkové ceny povinni nabídnout zadavateli dodávané zboží, které splňuje, nebo převyšuje stanovené minimální technické požadavky na předmět výběrového řízení, které jsou vymezeny v této příloze zadávací dokumentace a v projektové dokumentaci. Uchazeč tyto parametry doloží do nabídky v souladu s touto přílohou zadávací dokumentace. Technické požadavky zadavatele na předmět veřejné zakázky vycházejí ze zpracované projektové dokumentace. Splnění níže uvedených technických požadavků/podmínek uchazeč doloží v nabídce pomocí certifikátů výrobců, výpočtů, nákresů, technických listů apod. v souladu s projektovou dokumentací. Nedodržení těchto minimálních technických požadavků/podmínek, bude mít za následek, že nabídka uchazeče bude pro zadavatele nepřijatelná a bude vyřazena z hodnocení z důvodů nesplnění požadavku na předmět zakázky. Níže jsou uvedené pouze vybrané technické podmínky z projektové dokumentace. Pro uchazeče jsou ovšem při provádění díla závazné veškeré technické podmínky uvedené v projektové dokumentaci.
| Popis | Specifikace | Způsob prokázání
KONTAKTNÍ ZATEPLOVACÍ SYSTÉM MW - plocha- povrch silikonová omítka | Ucelený certifikovaný systém | odolnost proti proražení min. 3J, kategorie II | např. technický list
| Kompletní zateplovací systém | ETICS dle normy ČSN 732901 | např. technický list
| Kompletní zateplovací systém | kvalitativní třída A CZB | např. technický list
| Kompletní zateplovací systém | třída reakce na oheň minimálně A2-s1, d0 podle ČSN EN 13 501-1 a index šíření plamene is=0,00 mm/min dle 73 0863 | např. technický list
| Lepící tmel | pevnost v tahu za ohybu(28dní) 3,3 N/mm2. pevnost v tlaku za ohybu(28dní) 8,8 N/mm2. | např. technický list
| Izolant | minerální vata, lambda 0,035, TR10 | např. technický list
| Kotvení | Zapuštěná montáž hmoždin. Šroubovací hmoždina s ocelovým trnem, množství dle provedených výtažných zkoušek. Bodový činitel prostupu tepla 0,001 W/K | např. technický list
| Organická armovací stěrka (pouze v místech se zvýšenou odolností proti proražení) | při protažení armovací stěrky se síťovinou o 2% bez vzniku trhlin | např. technický list
| Výztužná tkanina | 155 g/m2, velikost ok 4x4mm. Pevnost při dodávce 1750 N/5cm. Odolná alkáliím | např. technický list
| Povrchová úprava obecně | s kapslemi s pozvolným uvolňováním, obsahujícími konzervační film pro zabránění a zpomalení růstu řas a hub | např. technický list
| Povrchová úprava se slídovým/zrcadlovým efektem 1. vrstva | silikonová omítka, zrnitosti max 2mm, součinitel vodopropustnosti W3 nízký, faktor difúzního odporu vodních par V1 vysoký (µ max 55), | např. technický list
| Povrchová úprava se slídovým/zrcadlovým efektem- vsyp | systémový vsyp do silikonové omítky, dle požadavku architekta a vzorování. | např. technický list
| Povrchová úprava -štukový vzhled 1. vrstva | silikonová omítka, zrnitosti 1,5mm, součinitel vodopropustnosti W3 nízký, faktor difúzního odporu vodních par V1 vysoký (µ max 55), | např. technický list
| Povrchová úprava -štukový vzhled 2. vrstva | silikonová omítka vyplňující strukturu předchozí vrstvy a vytvářející štukový vzhled- zrno cca 0,5mm | např. technický list
KONTAKTNÍ ZATEPLOVACÍ SYSTÉM - SOKL | Mezinátěr | hydroizolační mezinátěr, faktor difuzního odporu vodních par µ min 5500 | např. technický list
| Lepící tmel | pevnost v tahu za ohybu(28dní) 3,3 N/mm2. pevnost v tlaku za ohybu(28dní) 7,3 N/mm2. Nasákavost W2. Difuzní odpor vodních par ≤ 25 | např. technický list
| Izolant | soklová izolační deska , lambda 0,035 | např. technický list
| Kotvení | bodový činitel prostupu tepla 0,001 W/K | např. technický list
| Armovací stěrka | pevnost v tahu za ohybu(28dní) 3,3 N/mm2. pevnost v tlaku za ohybu(28dní) 7,3 N/mm2. Nasákavost W2. Difuzní odpor vodních par ≤ 25 | např. technický list
| Armovací stěrka | při protažení armovací stěrky se síťovinou o 0,5% bez vzniku trhlin | např. technický list
| Výztužná tkanina | 155 g/m2, velikost ok 4x4mm. Pevnost při dodávce 1750 N/5cm. Odolná alkáliím | např. technický list
| Mezinátěr | hydroizolační mezinátěr, faktor difuzního odporu vodních par µ min 5500 | např. technický list
| Mezinátěr | hustota 1,4-1,6 g/cm3 | např. technický list
| Povrchová úprava | organická omítka z přírodního kameniva | např. technický list
PLASTICKÉ PROFILACE FASÁDY | Kompletní systém profilace fasády | Tektonické prvky budou zhotoveny z homogenního materiálu, určeného pro použití na kontaktním zateplovacím systému. Maximální objemová hmotnost je omezena na 620 kg/m3. Technologie výroby prvků musí umožnit přesnou replikaci stávajících prvků a přesnou výrobu dle požadavků architekta. Pevnost v tlaku minimálně 8MPa, teplotní roztažnost maximálně 0,00002 (1/K). Systém upevnění na nosné stěny bude specifikován výrobcem systému a konzultován s architektem/projektantem, pro zohlednění případných návazností. Upevnění je předpokládáno lepením na KZS s případným mechanickým dokotvením. U rozměrných prvků je možné navrhnout podkladní ocelovou konstrukci. | např. technický list
| Kompletní systém profilace fasády | Požární prvků minimálně A2-s1, d0 | např. technický list
| Kompletní systém profilace fasády | Materiál prvků profilace fasády bude schválen pro použití s uvažovaným zateplovacím systémem. | např. technický list
| Povrchová úprava prvků | Skladba povrchové úpravy bude splňovat požadavek na štukový vzhled. | např. technický list
VÝPLNĚ OTVORŮ - OKNA PVC | Okna - rám | min. 6 komor | např. technický list
| Okna - rám | minimální stavební hloubka rámů 80 mm | např. technický list
| Okna - rám | dle ČSN EN 12608 třída profilů A, ČSN EN 12207 čistý materiál | např. technický list
| Okna | vodotěsnost dle ČSN EN 12208 min. třída 9A | např. technický list
| Okna | průvzdušnost dle ČSN EN 12207 min. třída 4 | např. technický list
| Okna | zatížení větrem dle ČSN EN 12210 min. třída C5/B5 | např. technický list
| Okna - křídla | u křídel otevíravých a sklápěcích kování celoobvodové, dva bezpečnostní body proti vypáčení, pojistka chybné manipulace (pojistka proti současnému otevření a sklopení křídla), přizvedávač křídla, 4 polohy kování s mikroventilací, všechna okna musí mít kování oken doplněno samo seřiditelným bezpečnostním uzavíracím bodem v rohu křídla okna pod klikou | např. technický list
| Okna | Provedení oken musí vyhovovat ČSN730532 a ČSN EN 12354-2 a být v souladu se zákonem 502/2000 Sb. o ochraně zdraví před nepříznivými účinky zvuku a vibrací | např. technický list
| Okna - zasklení | izolační dvojsklo s pokovenou vnitřní stranou vnitřního izolačního skla, s teplým distančním rámečkem ( "warm edge"), lineární součinitel prostupu tepla max. 0,04 W/mK a s meziskelní dutinou vyplněnou směsí vzduchu a argonu, složení minimálně 4-16-4 mm + argon, koeficient Ug < 1,1 W.m-2.K-1. nebo takové aby vyhovělo požadavkům ČSN EN 730540-2:2011(z1:2012) na celkový součinitel prostupu tepla UN = UW max. 1,2 W.m-2.K-1 | např. technický list
| Okna - rám | Uf max. 0,90 W.m-2.K-1 | např. technický list
| Okna | Distanční rámeček musí být co nejvíce zapuštěn do zasklívací drážky křídla okna, tak jak to maximálně dovolí technologický postup pro zasklívání - min. 5 mm. Těsnění funkční spáry dvoustupňové. Provedení oken musí splňovat požadavky ČSN 730540-2 - 2012, z hlediska kritických povrchových teplot na styku rám okna a ostění | např. technický list a nákres průběhu izotherm pro nejčastěji se opakující okno - pozice O02
| Okna - kotvení oken | kotvení oken a jejich sestav musí být provedeno ocelo-hliníkovými pozinkovanými rámovými kotvami, případně turbošrouby. Kotvy budou osazeny krytkami. Kotvení bude prováděno do 200mm od každého rohu výrobku a pak každých max. 700 mm | např. technický list, statický návrh kotvení nejčastěji se opakujícího okna - pozice O02
| Okna - připojovací (osazovací) spára | osazovací spáry musí být na interiérové straně parotěsně uzavřeny /kryty parotěsnou páskou/ a na vnější straně opatřeny proti zatékání srážkové vody /kryty difúzně propustnou páskou/ - v systémovém provedení. Okna budou opatřena izolačním podkladovým profilem z materiálu s hodnotou tepelné vodivosti Λ 0,04 W/mK nebo lepší. | např. technický list
VÝPLNĚ OTVORŮ - DVEŘE PVC | Dveře | návrhová hodnota součinitele prostupu tepla otvorové výplně (včetně rámu) je stanovena v souladu s ČSN 73 0540-2 v maximální výši UD 1,2 W.m-2.K-1 | např. technický list
| Dveře | vodotěsnost dle ČSN EN 12208 min. Třída 7A | např. technický list
| Dveře | průvzdušnost dle ČSN EN 12207 min, třída 3 | např. technický list
| Dveře | zatížení větrem dle ČSN EN 12210 min. Tř. C3/B3 | např. technický list
| Dveře | dveře, jimiž prochází úniková cesta, budou vybaveny kováním v souladu s ČSN EN 179, které umožňuje otevření uzamčených dveří zevnitř prostým stisknutím kliky (bez použití klíče a odemčení) nebo budou vybaveny kováním, splňující ČSN EN 1125 (horizontální madlo na obou křídlech přes celou šířku křídel, uvolnění dveří zevnitř musí nastat v době kratší než 1 s tlakem shora dolů nebo horizontálně ve směru úniku kdekoliv na madlo, bez použití klíče nebo jiného podobného předmětu) a opatřeny štítkem CE dle ČSN EN 14351, prokazujícím identifikaci daného výrobku jako celku, včetně specifikace technické třídy dle vhodnosti použití dle ČSN EN 14351 (T-ZA.1, T-E.2). Minimálně 5 bodový uzávěr BT2. | např. technický list
| Dveře - připojovací (osazovací) spára | osazovací spáry musí být na interiérové straně parotěsně uzavřeny /kryty parotěsnou páskou/ a na vnější straně opatřeny proti zatékání srážkové vody /kryty difúzně propustnou páskou/ - v systémovém provedení. Okna budou opatřena izolačním podkladovým profilem z materiálu s hodnotou tepelné vodivosti Λ 0,04 W/mK nebo lepší. | např. technický list
HYDROIZOLACE ASFALTOVÁ | Penetrační nátěr | vysoce přilnavý speciální penetrační nátěr za studena, minimální spotřeba 150g/m2, složení - na bázi elastomerového bitumenu bez toluenu | např. technický list
| Penetrační nátěr | přilnavost při 105oC - 50% | např. technický list
| Penetrační nátěr | těsnost - 0,94 | např. technický list
| Modifikovaný asfaltový pás | modifikovaný asfaltový pás vyztužený stabilizovanou rohoží gramáže 250 m/m2 | např. technický list
| Modifikovaný asfaltový pás | tloušťka (deklarovaná) - 4,0 mm | např. technický list
| Modifikovaný asfaltový pás | odolnost proti protrhávání - podélně 200-280, příčně 210-350 | např. technický list
| Modifikovaný asfaltový pás | nepropustnost pro vodu - <0,1 l/d/m2 | např. technický list
| Modifikovaný asfaltový pás | odolnost proti prorůstání kořenů - vyhovuje | např. technický list
| Modifikovaný asfaltový pás | odolnost proti nárazu - 20 mm | např. technický list
| Modifikovaný asfaltový pás | odolnost proti statickému zatížení - ≥ 20 kg/m2 | např. technický list
DLAŽBA (lodžie a vstup) | Protiskluznost | koeficient tření za sucha ≥0,6 | např. technický list
| Reakce na oheň | A1fl / A1 | např. technický list
| Trvanlivost pro vnější použití (zmrazení - rozmrazení) | vyhovující | např. technický list
| Lomové zatížení | ≥ 1500 N | např. technický list
| Izolační a oddělující pás | pružný, vyrovnává pnutí, deformace podkladu a kolísání teplot | např. technický list
| Izolační okrajová páska | vysoce flexibilní izolační páska, pro vnitřní a venkovní použití, průtažnost podélná 66%, podélná 107% | např. technický list
| Lepidlo | rychle tuhnoucí flexibilní lepidlo pro venkovní a vnitřní potřeby a pro pokládání keramických dlažeb | např. technický list
| Lepidlo | druh / třída C2FE S1, tahová přídržnost po tepelném stárnutí - více nebo rovno 1,0 N/mm2, tahová přídržnost po cyklu zmrazování/rozmrazování více nebo rovno 1,0 N/mm2 | např. technický list